## Hoja1
Area | Item | fecha |  | 2021-01-18
|  | referencia MI/MD |  | JLR-
Horno | 3 ! | Temperatura | ºC | 930
| 4 ! | Tiempo de calentamiento | s | 360
| 5 ! | max. Tiempo en el horno | s | 900
| 6 ! | Longitud de la pieza | mm | 1399
| 7 ! | Tiempo de ciclo de horno | s | 11.7
| 8 ! | Velocidad de traduccion dop.numero5 | mm/s | 1800
| 9 ! | Tiempo para el centro en dop numero 5 | s | 0.9
| 10 ! | Distancia del horno-parada | mm | 5100
| 12 ! | Temperatura de derretimiento | ºC | -16.2
Pieza | 16 ! | Valores de herramienta superiores | bar | 150
|  | Valores de herramiente mas bajos | bar | 150
Prensa | 19 ! | Uso de la vision Octum | si/no | si
| 20 ! | Utilizar DB | si/no | si
| 21 ! | Espesor del material | mm | 3.2
| 22 ! | Uso del Ponche | si/no | si
| 24 ! | Reservorios uso del detector | si/no | no
| 25 ! | Control activo de aries 1 y 2 | si/no | si
| 26 ! | Tiempo de enfriamiento | s | 9.5
| 28 ! | Fuerza total | KN | 4700
| 29 ! | Resortes de gas descargados | si/no | si
| 33 ! | Base (almohada) | si/no | si
| 34 ! | Tiempo de enfriamiento | s | 9.5
| 36 ! | Fuerza total | KN | 4700
| 37 ! | Resortes de gas descargados | si/no | si
| 41 ! | Base (postal) | si/no | si
| 42 ! | Temperatura refrescante | ºC | 14.9
Espera |  | Sensores FD2 encendidos | si/no | si
Calidad |  | KP disponible | si/no | si
|  | Inspeccion de la 1a pieza según QI 002 | Ok/Nok | Ok
|  | Muestra de control disponible | si/no | si
SAP |  | La operación de SAP 2030 debe ser "0" | si/no | si
HR |  |  | si/no